## 软包电芯MES工位开发需求
CNCA-C09-02:2026新规 软包电芯MES追溯系统工位开发需求
工序工位 | 采集层级 | 必传核心字段 | 数据采集方式 | 3C合规红线 | 新规合规依据 | 备注
合浆工序 | 批次级（无单体SN） | 1. 浆料批次号、配方版本 2. 原材料批次（正负极材料、导电剂、电解液等） 3. 设备编号、搅拌工艺参数（温度、转速、时间） 4. 操作人员工号、操作起止时间 5. 车间环境温湿度、洁净度 6. 投入/产出数量、不良数量、不良原因 | 1. 新设备：自动采集工艺参数 2. 老旧设备：屏幕拍照+MES受控表单录入（带时间戳、操作日志） | ❌ 禁止无记录随意修改配方/工艺参数 ❌ 禁止原材料批次与浆料批次无绑定 ❌ 禁止仅以屏幕照片代替结构化工艺参数记录 | CNCA-C09-02:2026 附件2 9.1、9.3 | 前段工序仅需批次追溯，无需单体SN，合规
涂布/辊压/分切工序 | 极卷批次级（父子卷关联） | 1. 父卷/子卷批次码、对应浆料批次号 2. 设备编号、工艺参数（面密度、厚度、辊压间隙、温度、速度） 3. 起止米数、操作人员、操作时间 4. 环境温湿度 5. 良品/不良品数量、不良类型 | 1. 新设备：自动采集工艺参数 2. 老旧设备：屏幕拍照+MES受控表单录入 | ❌ 禁止极卷批次与浆料批次无父子绑定关系 ❌ 禁止无记录分切、混批 ❌ 禁止仅以屏幕照片代替结构化工艺参数记录 | CNCA-C09-02:2026 附件2 9.1、9.4 | 建立极卷到浆料的反向追溯链路
卷绕/叠片工序 | 筐码临时过渡级（无单体SN） | 1. 筐临时ID（筐码）、对应正负极极卷批次、隔膜批次 2. 设备编号、工艺参数（张力、对齐度、速度） 3. 操作人员、操作时间 4. 产出裸电芯数量、不良数量、不良代码 5. 筐拆分/重组/补料/挑不良全程日志 | 1. 设备自动采集工艺参数 2. 筐码扫码录入MES | ❌ 禁止筐内物料混换、返工、补料无系统记录 ❌ 禁止筐码与极卷批次无绑定 ❌ 禁止仅以屏幕照片代替结构化工艺参数记录 | CNCA-C09-02:2026 附件2 9.2、9.4 | 裸电芯无打码载体，筐码作为临时过渡ID，合规
注液/预封/静置工序 | 筐码临时过渡级 | 1. 筐码、对应裸电芯批次 2. 设备编号、工艺参数（注液量、注液速度、静置时间、温度） 3. 操作人员、操作时间 4. 环境温湿度、洁净度 5. 不良数量、漏液/注液不足等不良记录 | 1. 设备自动采集工艺参数 2. 筐码扫码流转 | ❌ 禁止注液参数无记录、不良品无标识隔离 ❌ 禁止不同筐物料混放无记录 | CNCA-C09-02:2026 附件2 9.4、9.5 | 高洁净度工序，环境数据必须留存
包膜/激光打码工序 | 单体SN级（正式赋码） | 1. 唯一电芯SN（符合GB/T45565编码规则） 2. 来源筐码、对应极卷/浆料批次 3. 设备编号、打码参数、包膜工艺参数 4. 操作人员、操作时间 5. 良品/不良品数量 | 1. 激光打码设备与MES联动，自动生成/录入SN 2. 扫码枪扫描筐码+SN，建立永久映射关系 | ❌ 禁止SN与来源筐码无绑定映射 ❌ 禁止SN编码不符合国标要求 ❌ 禁止重复打码、无记录重打 | CNCA-C09-02:2026 附件2 9.1、9.3 | 全厂核心转码节点，完成批次→单体SN的绑定，映射关系永久存储
化成工序 | 单体SN级 | 1. 电芯SN、设备编号、通道编号 2. 完整充放电曲线、工艺参数（电流、电压、时间、温度） 3. 测试起止时间、操作人员 4. 环境温湿度 5. 测试结果（容量、内阻、压降）、不良代码 | 必须设备原始数据自动上传/U盘导入解析，禁止手工录入 | ❌ 禁止测试数据手工录入/拍照/OCR识别 ❌ 禁止仅存汇总值、丢失原始测试曲线 ❌ 禁止无记录修改测试参数 | CNCA-C09-02:2026 附件2 9.2、9.4 | 测试数据必须设备原生采集，是审厂核心核查点
分容工序 | 单体SN级 | 1. 电芯SN、设备编号、通道编号 2. 分容完整测试曲线、容量、内阻、循环次数 3. 测试起止时间、操作人员 4. 环境温湿度 5. 容量等级、不良代码 | 必须设备原始数据自动上传/U盘导入解析，禁止手工录入 | ❌ 禁止测试数据手工录入/拍照/OCR识别 ❌ 禁止仅存汇总值、丢失原始测试曲线 | CNCA-C09-02:2026 附件2 9.2、9.4 | 分容数据是电芯核心性能追溯依据，必须完整留存
K值自放电测试工序 | 单体SN级 | 1. 电芯SN、设备编号、测试通道 2. 测试起止时间、开路电压（OCV）测试数据 3. K值计算结果、自放电等级 4. 操作人员、环境温湿度 5. 不良代码、筛选记录 | 必须设备原始数据自动上传/U盘导入解析，禁止手工录入 | ❌ 禁止K值测试数据手工录入/拍照 ❌ 禁止仅存最终K值、丢失原始电压测试点 ❌ 禁止无记录筛选、剔除不良品 | CNCA-C09-02:2026 附件2 9.2、9.4 | K值是电芯出厂强制筛选项，原始记录必须留存≥3年
分选/外观检验工序 | 单体SN级 | 1. 电芯SN、设备编号/工位号 2. 分选规则、外观检验项目（划痕、凹坑、漏液、毛刺） 3. 检验结果、不良代码、返工记录 4. 操作人员、检验时间 5. 不良品照片（留存≥15天） | 1. 分选设备自动采集数据 2. 人工检验结果MES扫码录入，不良照片上传附件 | ❌ 禁止检验结果无SN绑定 ❌ 禁止不良品无标识、无隔离、无记录 ❌ 禁止返工后不重新检验 | CNCA-C09-02:2026 附件2 9.5 | 不良图片类数据保存周期≥15天
终检/入库工序 | 单体SN级 | 1. 电芯SN、最终检验结果 2. 入库批次号、库位、入库时间 3. 操作人员、出库记录（客户、出货日期） 4. 成品合格证、COA报告编号 | 1. 扫码枪扫描SN录入MES 2. 入库/出库记录自动绑定SN | ❌ 禁止成品SN与入库批次无绑定 ❌ 禁止无记录出库、流向不可查 | CNCA-C09-02:2026 附件2 9.2、9.3 | 完成全链路追溯闭环，支持成品反向追溯到原材料

## 通用字段与合规规则 (hidden)
CNCA-C09-02:2026新规 MES系统通用字段与合规规则
分类 | 必传核心字段 | 合规要求 | 强制保存期限 | 新规合规依据
CNCA-C09-02:2026 9.1.1、附件2 9.2
CNCA-C09-02:2026 9.1.2、附件2 9.4
CNCA-C09-02:2026 9.3、附件2 9.3
CNCA-C09-02:2026 附件2 9.4
CNCA-C09-02:2026 附件2 9.1、9.4
CNCA-C09-02:2026 附件2 9.5
CNCA-C09-02:2026 附件2 9.2、9.3
CNCA-C09-02:2026 附件2 9.2、9.4
CNCA-C09-02:2026 附件2 9.2